## English
drilling parameter |  |  | FR4 DS, ML 4Lg | [6 empty] | 2026-08-05
2
material |  |  | input
FR4 DS, ML 4Lg |  |  |  | Spindle speed |  | Infeed |  |  | retract |  |  | cutting speed
|  | max. RPM |  | 200000 |  | % of d |  | 7% | factor | 2.5 |  | m/min | 150 | max. drill distance | 20000 |  | mm
|  | min. RPM |  | 20000 |  | range |  | 4 - 12% | range | 2,0 bis 8,0 times of infeed |  | range | 50 to 300 m/min | max. stack height | 4.8 |  | mm
Drill diameter | Spindle speed | Infeed |  |  |  | retract |  | hits | Drill diameter | Spindle speed | Infeed |  |  |  | retract |  | hits
[mm] | RPM | mm/rev | 0,01 mm/rev | m/min | inch/min | m/min | inch/min |  | [mm] | RPM | mm/rev | 0,01 mm/rev | m/min | inch/min | m/min | inch/min
0.05 | 200000 | 0.0035 | 0.35 | 0.7 | 28.5714 | 1.785 | 70.2756 | 400 | 1.55 | 30800 | 0.07 | 7 | 2.156 | 84.8819 | max. | max. | 4000
0.06 | 200000 | 0.0042 | 0.42 | 0.84 | 33.0709 | 2.1504 | 84.6614 | 500 | 1.6 | 29900 | 0.07 | 7 | 2.093 | 82.4016 | max. | max. | 4000
0.07 | 200000 | 0.0049 | 0.49 | 0.98 | 38.5827 | 2.5186 | 99.1575 | 600 | 1.65 | 29000 | 0.07 | 7 | 2.03 | 79.9213 | max. | max. | 4000
0.08 | 200000 | 0.0056 | 0.56 | 1.12 | 44.0945 | 2.8896 | 113.7638 | 700 | 1.7 | 28100 | 0.07 | 7 | 1.967 | 77.4409 | max. | max. | 4000
0.09 | 200000 | 0.0063 | 0.63 | 1.26 | 49.6063 | 3.2634 | 128.4803 | 800 | 1.75 | 27300 | 0.07 | 7 | 1.911 | 75.2362 | max. | max. | 4000
0.1 | 200000 | 0.007 | 0.7 | 1.4 | 55.1181 | 3.64 | 143.3071 | 800 | 1.8 | 26500 | 0.07 | 7 | 1.855 | 73.0315 | max. | max. | 4000
0.15 | 200000 | 0.0105 | 1.05 | 2.1 | 82.6772 | 5.565 | 219.0945 | 1300 | 1.85 | 25800 | 0.07 | 7 | 1.806 | 71.1024 | max. | max. | 4000
0.2 | 200000 | 0.014 | 1.4 | 2.8 | 110.2362 | 7.56 | 297.6378 | 1700 | 1.9 | 25100 | 0.07 | 7 | 1.757 | 69.1732 | max. | max. | 4000
0.25 | 191100 | 0.0175 | 1.75 | 3.3443 | 131.6634 | 9.1967 | 362.0743 | 2100 | 1.95 | 24500 | 0.07 | 7 | 1.715 | 67.5197 | max. | max. | 4000
0.3 | 159200 | 0.021 | 2.1 | 3.3432 | 131.622 | 9.361 | 368.5417 | 2500 | 2 | 23900 | 0.07 | 7 | 1.673 | 65.8661 | max. | max. | 4000
0.35 | 136500 | 0.0245 | 2.45 | 3.3443 | 131.6634 | 9.5311 | 375.2406 | 2900 | 2.05 | 23300 | 0.07 | 7 | 1.631 | 64.2126 | max. | max. | 4000
0.4 | 119400 | 0.028 | 2.8 | 3.3432 | 131.622 | 9.6953 | 381.7039 | 3300 | 2.1 | 22700 | 0.07 | 7 | 1.589 | 62.5591 | max. | max. | 3800
0.45 | 106200 | 0.0315 | 3.15 | 3.3453 | 131.7047 | 9.8686 | 388.5289 | 3800 | 2.15 | 22200 | 0.07 | 7 | 1.554 | 61.1811 | max. | max. | 3800
0.5 | 95500 | 0.035 | 3.5 | 3.3425 | 131.5945 | 10.0275 | 394.7835 | 4000 | 2.2 | 21700 | 0.07 | 7 | 1.519 | 59.8031 | max. | max. | 3600
0.55 | 86900 | 0.0385 | 3.85 | 3.3457 | 131.7185 | 10.2042 | 401.7414 | 4000 | 2.25 | 21200 | 0.07 | 7 | 1.484 | 58.4252 | max. | max. | 3600
0.6 | 79600 | 0.042 | 4.2 | 3.3432 | 131.622 | 10.3639 | 408.0283 | 4000 | 2.3 | 20800 | 0.07 | 7 | 1.456 | 57.3228 | max. | max. | 3400
0.65 | 73500 | 0.0455 | 4.55 | 3.3443 | 131.6634 | 10.5344 | 414.7397 | 4000 | 2.35 | 20300 | 0.07 | 7 | 1.421 | 55.9449 | max. | max. | 3400
0.7 | 68200 | 0.049 | 4.9 | 3.3418 | 131.5669 | 10.6938 | 421.0142 | 4000 | 2.4 | 20000 | 0.07 | 7 | 1.4 | 55.1181 | max. | max. | 3200
0.75 | 63700 | 0.0525 | 5.25 | 3.3443 | 131.6634 | 10.8688 | 427.906 | 4000 | 2.45 | 20000 | 0.07 | 7 | 1.4 | 55.1181 | max. | max. | 3200
0.8 | 59700 | 0.056 | 5.6 | 3.3432 | 131.622 | max. | max. | 4000 | 2.5 | 20000 | 0.07 | 7 | 1.4 | 55.1181 | max. | max. | 3000
0.85 | 56200 | 0.0595 | 5.95 | 3.3439 | 131.6496 | max. | max. | 4000 | 2.55 | 20000 | 0.07 | 7 | 1.4 | 55.1181 | max. | max. | 3000
0.9 | 53100 | 0.063 | 6.3 | 3.3453 | 131.7047 | max. | max. | 4000 | 2.6 | 20000 | 0.07 | 7 | 1.4 | 55.1181 | max. | max. | 2800
0.95 | 50300 | 0.0665 | 6.65 | 3.3449 | 131.6909 | max. | max. | 4000 | 2.65 | 20000 | 0.07 | 7 | 1.4 | 55.1181 | max. | max. | 2800
1 | 47800 | 0.07 | 7 | 3.346 | 131.7323 | max. | max. | 4000 | 2.7 | 20000 | 0.07 | 7 | 1.4 | 55.1181 | max. | max. | 2600
1.05 | 45500 | 0.07 | 7 | 3.185 | 125.3937 | max. | max. | 4000 | 2.8 | 20000 | 0.07 | 7 | 1.4 | 55.1181 | max. | max. | 2600
1.1 | 43400 | 0.07 | 7 | 3.038 | 119.6063 | max. | max. | 4000 | 2.9 | 20000 | 0.07 | 7 | 1.4 | 55.1181 | max. | max. | 2400
1.15 | 41500 | 0.07 | 7 | 2.905 | 114.3701 | max. | max. | 4000 | 3 | 20000 | 0.07 | 7 | 1.4 | 55.1181 | max. | max. | 2400
1.2 | 39800 | 0.07 | 7 | 2.786 | 109.685 | max. | max. | 4000 | 3.5 | 20000 | 0.06 | 6 | 1.2 | 47.2441 | max. | max. | 2200
1.25 | 38200 | 0.07 | 7 | 2.674 | 105.2756 | max. | max. | 4000 | 4 | 20000 | 0.05 | 5 | 1 | 39.3701 | max. | max. | 2000
1.3 | 36700 | 0.07 | 7 | 2.569 | 101.1417 | max. | max. | 4000 | 4.5 | 20000 | 0.04 | 4 | 0.8 | 31.4961 | max. | max. | 1800
1.35 | 35400 | 0.07 | 7 | 2.478 | 97.5591 | max. | max. | 4000 | 5 | 20000 | 0.04 | 4 | 0.8 | 31.4961 | max. | max. | 1600
1.4 | 34100 | 0.07 | 7 | 2.387 | 93.9764 | max. | max. | 4000 | 5.5 | 20000 | 0.04 | 4 | 0.8 | 31.4961 | max. | max. | 1400
1.45 | 32900 | 0.07 | 7 | 2.303 | 90.6693 | max. | max. | 4000 | 6 | 20000 | 0.04 | 4 | 0.8 | 31.4961 | max. | max. | 1200
1.5 | 31800 | 0.07 | 7 | 2.226 | 87.6378 | max. | max. | 4000 | 6.5 | 20000 | 0.04 | 4 | 0.8 | 31.4961 | max. | max. | 1000
input | [14 empty] | TM17012018
1. vote the material
2. max. and min. Spindle speed
Sprache | language
Drill diameter |  | range |  |  | [mm]
|  | 2,0 bis 8,0 times of infeed |  |  | % of d
Spindle speed |  | max. drill distance |  |  | range
|  | max. stack height |  |  | 0.06
cutting speed |  | max. RPM |  |  | 4 - 12%
|  | min. RPM |  |  | mm/rev
Infeed |  | 50 to 300 m/min |  |  | m/min
|  | hits |  |  | inch/min
retract |  | factor |  |  | 0,01 mm/rev
|  | RPM |  |  | mm
drilling parameter |  | material |  |  | input
FR4 DS, ML 4Lg
low filled material, ML up to 600 µm copper
high filled material, ML>600 µm copper; f.e. Rogers
Teflon (PTFE), Polyimid (Flex)
aluminium (IMS)
|  |  |  | 0.07 |  |  |  | 20000 | 4000 | 4.8 | 20000
|  |  | 7% | 0.07 | 2.5 | 150 |  | 20000 | 4000 | 4.8 | 0
tabelle |  |  | Infeed |  | retract
material |  |  | % of d | max | factor | cutting speed |  | max. drill distance | hits | max. stack height |  | Group
|  |  | - | mm/rev | - | m/min |  | mm | - | - |  | -
FR4 DS, ML 4Lg |  |  | 7% | 0.07 | 2.5 | 150 |  | 20000 | 4000 | 4.8 | 0 | 1
low filled material, ML up to 600 µm copper |  |  | 7% | 0.06 | 3.5 | 130 |  | 10000 | 3000 | 3.2 | 0 | 2
high filled material, ML>600 µm copper; f.e. Rogers |  |  | 7% | 0.05 | 3.5 | 120 |  | 7000 | 2000 | 3.2 | 0 | 3
Teflon (PTFE), Polyimid (Flex) |  |  | 10% | 0.1 | 2 | 100 |  | 5000 | 2000 | 2.5 | 0 | 4
aluminium (IMS) |  |  | 3% | 0.04 | 10 | 80 |  | 1000 | 300 | 1.5 |  | 5

## Deutsch
Bohrparameter |  |  | Tg>170°C, starres Polyimid | [6 empty] | 2026-08-05
2
Material |  |  | Eingabe
Tg>170°C, starres Polyimid |  |  |  | Drehzahl |  | Vorschub |  |  | Rückhub |  |  | Schnittgeschwindigkeit
|  | max. Drehzahl |  | 120000 |  | % von d |  | 6% | Faktor | 2.5 |  | m/min | 140 | max. Bohrweg | 10000 |  | mm
|  | min. Drehzahl |  | 20000 |  | Bereich |  | 4 - 9% | Bereich | 2,0 bis 8,0 * den Vorschub |  | Bereich | 50 - 300 m/min | max. Pakethöhe | 3.2 |  | mm
Bohrerdurchmesser | Drehzahl | Vorschub |  |  |  | Rückhub |  | Hub | Bohrerdurchmesser | Drehzahl | Vorschub |  |  |  | Rückhub |  | Hub
[mm] | U/min | mm/U | 0,01 mm/U | m/min | inch/min | m/min | inch/min |  | [mm] | U/min | mm/U | 0,01 mm/U | m/min | inch/min | m/min | inch/min
0.05 | 120000 | 0.003 | 0.3 | 0.36 | 14.6939 | 0.918 | 36.1417 | 300 | 1.55 | 28800 | 0.06 | 6 | 1.728 | 68.0315 | max | max | 2500
0.06 | 120000 | 0.0036 | 0.36 | 0.432 | 17.0079 | 1.1059 | 43.5402 | 400 | 1.6 | 27900 | 0.06 | 6 | 1.674 | 65.9055 | max | max | 2500
0.07 | 120000 | 0.0042 | 0.42 | 0.504 | 19.8425 | 1.2953 | 50.9953 | 400 | 1.65 | 27000 | 0.06 | 6 | 1.62 | 63.7795 | max | max | 2500
0.08 | 120000 | 0.0048 | 0.48 | 0.576 | 22.6772 | 1.4861 | 58.5071 | 500 | 1.7 | 26200 | 0.06 | 6 | 1.572 | 61.8898 | max | max | 2500
0.09 | 120000 | 0.0054 | 0.54 | 0.648 | 25.5118 | 1.6783 | 66.0756 | 600 | 1.75 | 25500 | 0.06 | 6 | 1.53 | 60.2362 | max | max | 2500
0.1 | 120000 | 0.006 | 0.6 | 0.72 | 28.3465 | 1.872 | 73.7008 | 600 | 1.8 | 24800 | 0.06 | 6 | 1.488 | 58.5827 | max | max | 2500
0.15 | 120000 | 0.009 | 0.9 | 1.08 | 42.5197 | 2.862 | 112.6772 | 900 | 1.85 | 24100 | 0.06 | 6 | 1.446 | 56.9291 | max | max | 2500
0.2 | 120000 | 0.012 | 1.2 | 1.44 | 56.6929 | 3.888 | 153.0709 | 1300 | 1.9 | 23500 | 0.06 | 6 | 1.41 | 55.5118 | max | max | 2500
0.25 | 120000 | 0.015 | 1.5 | 1.8 | 70.8661 | 4.95 | 194.8819 | 1600 | 1.95 | 22900 | 0.06 | 6 | 1.374 | 54.0945 | max | max | 2500
0.3 | 120000 | 0.018 | 1.8 | 2.16 | 85.0394 | 6.048 | 238.1102 | 1900 | 2 | 22300 | 0.06 | 6 | 1.338 | 52.6772 | max | max | 2500
0.35 | 120000 | 0.021 | 2.1 | 2.52 | 99.2126 | 7.182 | 282.7559 | 2200 | 2.05 | 21700 | 0.06 | 6 | 1.302 | 51.2598 | max | max | 2500
0.4 | 111500 | 0.024 | 2.4 | 2.676 | 105.3543 | 7.7604 | 305.5276 | 2500 | 2.1 | 21200 | 0.06 | 6 | 1.272 | 50.0787 | max | max | 2300
0.45 | 99100 | 0.027 | 2.7 | 2.6757 | 105.3425 | 7.8933 | 310.7604 | 2500 | 2.15 | 20700 | 0.06 | 6 | 1.242 | 48.8976 | max | max | 2300
0.5 | 89200 | 0.03 | 3 | 2.676 | 105.3543 | 8.028 | 316.063 | 2500 | 2.2 | 20300 | 0.06 | 6 | 1.218 | 47.9528 | max | max | 2100
0.55 | 81100 | 0.033 | 3.3 | 2.6763 | 105.3661 | 8.1627 | 321.3667 | 2500 | 2.25 | 20000 | 0.06 | 6 | 1.2 | 47.2441 | max | max | 2100
0.6 | 74300 | 0.036 | 3.6 | 2.6748 | 105.3071 | 8.2919 | 326.452 | 2500 | 2.3 | 20000 | 0.06 | 6 | 1.2 | 47.2441 | max | max | 1900
0.65 | 68600 | 0.039 | 3.9 | 2.6754 | 105.3307 | 8.4275 | 331.7917 | 2500 | 2.35 | 20000 | 0.06 | 6 | 1.2 | 47.2441 | max | max | 1900
0.7 | 63700 | 0.042 | 4.2 | 2.6754 | 105.3307 | 8.5613 | 337.0583 | 2500 | 2.4 | 20000 | 0.06 | 6 | 1.2 | 47.2441 | max | max | 1700
0.75 | 59400 | 0.045 | 4.5 | 2.673 | 105.2362 | 8.6873 | 342.0177 | 2500 | 2.45 | 20000 | 0.06 | 6 | 1.2 | 47.2441 | max | max | 1700
0.8 | 55700 | 0.048 | 4.8 | 2.6736 | 105.2598 | 8.8229 | 347.3575 | 2500 | 2.5 | 20000 | 0.06 | 6 | 1.2 | 47.2441 | max | max | 1500
0.85 | 52500 | 0.051 | 5.1 | 2.6775 | 105.4134 | 8.9696 | 353.1348 | 2500 | 2.55 | 20000 | 0.06 | 6 | 1.2 | 47.2441 | max | max | 1500
0.9 | 49500 | 0.054 | 5.4 | 2.673 | 105.2362 | 9.0882 | 357.8031 | 2500 | 2.6 | 20000 | 0.06 | 6 | 1.2 | 47.2441 | max | max | 1300
0.95 | 46900 | 0.057 | 5.7 | 2.6733 | 105.248 | 9.2229 | 363.1057 | 2500 | 2.65 | 20000 | 0.06 | 6 | 1.2 | 47.2441 | max | max | 1300
1 | 44600 | 0.06 | 6 | 2.676 | 105.3543 | max | max | 2500 | 2.7 | 20000 | 0.06 | 6 | 1.2 | 47.2441 | max | max | 1100
1.05 | 42500 | 0.06 | 6 | 2.55 | 100.3937 | max | max | 2500 | 2.8 | 20000 | 0.06 | 6 | 1.2 | 47.2441 | max | max | 1100
1.1 | 40500 | 0.06 | 6 | 2.43 | 95.6693 | max | max | 2500 | 2.9 | 20000 | 0.06 | 6 | 1.2 | 47.2441 | max | max | 900
1.15 | 38800 | 0.06 | 6 | 2.328 | 91.6535 | max | max | 2500 | 3 | 20000 | 0.06 | 6 | 1.2 | 47.2441 | max | max | 900
1.2 | 37200 | 0.06 | 6 | 2.232 | 87.874 | max | max | 2500 | 3.5 | 20000 | 0.05 | 5 | 1 | 39.3701 | max | max | 700
1.25 | 35700 | 0.06 | 6 | 2.142 | 84.3307 | max | max | 2500 | 4 | 20000 | 0.04 | 4 | 0.8 | 31.4961 | max | max | 500
1.3 | 34300 | 0.06 | 6 | 2.058 | 81.0236 | max | max | 2500 | 4.5 | 20000 | 0.04 | 4 | 0.8 | 31.4961 | max | max | 300
1.35 | 33000 | 0.06 | 6 | 1.98 | 77.9528 | max | max | 2500 | 5 | 20000 | 0.04 | 4 | 0.8 | 31.4961 | max | max | 300
1.4 | 31800 | 0.06 | 6 | 1.908 | 75.1181 | max | max | 2500 | 5.5 | 20000 | 0.04 | 4 | 0.8 | 31.4961 | max | max | 300
1.45 | 30700 | 0.06 | 6 | 1.842 | 72.5197 | max | max | 2500 | 6 | 20000 | 0.04 | 4 | 0.8 | 31.4961 | max | max | 300
1.5 | 29700 | 0.06 | 6 | 1.782 | 70.1575 | max | max | 2500 | 6.5 | 20000 | 0.04 | 4 | 0.8 | 31.4961 | max | max | 300
Eingaben | [14 empty] | TM17012018
1. wähle das Material
2. max. und min. Spindeldrehzahl eingeben
Sprache | language
Bohrerdurchmesser |  | Bereich |  |  | [mm]
|  | 2,0 bis 8,0 * den Vorschub |  |  | % von d
Drehzahl |  | max. Bohrweg |  |  | Bereich
|  | max. Pakethöhe |  |  | 0.06
Schnittgeschwindigkeit |  | max. Drehzahl |  |  | 4 - 9%
|  | min. Drehzahl |  |  | mm/U
Vorschub |  | 50 - 300 m/min |  |  | m/min
|  | Hub |  |  | inch/min
Rückhub |  | Faktor |  |  | 0,01 mm/U
|  | U/min |  |  | mm
Bohrparameter |  | Material |  |  | Eingabe
FR4 DS, ML 4Lg
gefüllt, ML bis 600 µm Cu, StarrFlex
hoch gefüllt, ML über 600 µm Cu, StarrFlex
Teflon (PTFE), Polyimid (Flex)
Aluminum (IMS)
|  |  |  | 0.06 |  |  |  | 10000 | 2500 | 3.2 | 20000
|  |  | 6% | 0.06 | 2.5 | 140 |  | 10000 | 2500 | 3.2 | 0
tabelle |  |  | Vorschub |  | Rückhub
material |  |  | % of d | max | Faktor | Schnittgeschwindigkeit |  | max. Bohrweg | Hub | max. Pakethöhe |  | Group
|  |  | - | mm/rev | - | m/min |  | mm | - | - |  | -
Tg>170°C, starres Polyimid |  |  | 6% | 0.06 | 2.5 | 140 |  | 10000 | 2500 | 3.2 |  | 1
Rogers 3000er Serie |  |  | 5% | 0.05 | 3 | 130 |  | 7000 | 2000 | 3.2 | 0 | 2
Rogers 4000er Serie |  |  | 6% | 0.05 | 3.5 | 120 |  | 5000 | 2000 | 3.2 | 0 | 3
Teflon (PTFE), Polyimid (Flex) |  |  | 10% | 0.1 | 2 | 100 |  | 5000 | 2000 | 3.2 | 0 | 4